## Blechformate
ACHTUNG, bitte berücksichtige: |  |  |  | Version: V6 - 01.02.2022
* Maßangaben in [mm]
* Teile müssen mindestens 20mm kürzer und schmaler sein als das Blechformat
* Die Liste beinhaltet unter Umständen Blechformate, die nicht lagernd sind. Die berechnete Lieferzeit versteht sich für diese Blechformate daher nur als grober Richtwert.
* Spezialmaterialien werden auftragsbezogen eingekauft. Eventuell anfallende Restmengen werden im Angebotspreis eingerechnet.
MaterialGruppe | MaterialCode | Dicke | Blechformat | Spezialmaterial
ALU | AL-5005-A | 2 | 4000x1500
ALU | AL-5005-A | 3 | 4000x1500
ALU | AL-5005-A | 4 | 4000x1500
ALU | AL-5005-ELOX | 1 | 3000x1500 | JA
ALU | AL-5005-ELOX | 2 | 3000x1500 | JA
ALU | AL-5005-ELOX | 3 | 3000x1500 | JA
ALU | AL-5083 | 4 | 3000x1500
ALU | AL-5083 | 5 | 3000x1500
ALU | AL-5083 | 6 | 3000x1500
ALU | AL-5083 | 12 | 3000x1500
ALU | AL-5083 | 15 | 3000x1500
ALU | AL-5083 | 20 | 3000x1500
ALU | AL-5083 | 25 | 3000x1500
ALU | AL-5083 | 30 | 3000x1500
ALU | AL-5754 | 1 | 3000x1500
ALU | AL-5754 | 1.5 | 3000x1500
ALU | AL-5754 | 2 | 3000x1500
ALU | AL-5754 | 3 | 3000x1500
ALU | AL-5754 | 4 | 3000x1500
ALU | AL-5754 | 5 | 3000x1500
ALU | AL-5754 | 6 | 3000x1500
ALU | AL-5754 | 8 | 3000x1500
ALU | AL-5754 | 10 | 3000x1500
BUNTMETALL | KUP-ROH | 1 | 2000x1000 | JA
BUNTMETALL | KUP-ROH | 1.5 | 2000x1000 | JA
BUNTMETALL | KUP-ROH | 2 | 2000x1000 | JA
BUNTMETALL | KUP-ROH | 3 | 2000x1000
BUNTMETALL | KUP-ROH | 4 | 2000x1000 | JA
BUNTMETALL | KUP-ROH | 5 | 2000x1000
BUNTMETALL | MES-ROH | 1 | 2000x1000
BUNTMETALL | MES-ROH | 1.5 | 2000x1000
BUNTMETALL | MES-ROH | 2 | 2000x1000
BUNTMETALL | MES-ROH | 3 | 2000x1000
BUNTMETALL | MES-ROH | 4 | 2000x1000
BUNTMETALL | MES-ROH | 5 | 2000x1000
BUNTMETALL | MES-SAT | 1 | 2000x1000 | JA
BUNTMETALL | MES-SAT | 1.5 | 2000x1000 | JA
BUNTMETALL | MES-SAT | 2 | 2000x1000 | JA
BUNTMETALL | MES-SAT | 3 | 2000x1000 | JA
BUNTMETALL | MES-SAT | 4 | 2000x1000 | JA
BUNTMETALL | MES-SAT | 5 | 2000x1000 | JA
INOX | IX-304-2B | 0.6 | 2000x1000 | JA
INOX | IX-304-2B | 0.8 | 2000x1000 | JA
INOX | IX-304-2B | 1 | 3000x1500
INOX | IX-304-2B | 1.2 | 3000x1500
INOX | IX-304-2B | 1.5 | 3000x1500
INOX | IX-304-2B | 2 | 3000x1500
INOX | IX-304-2B | 2 | 4000x1500
INOX | IX-304-2B | 2.5 | 3000x1500
INOX | IX-304-2B | 3 | 3000x1500
INOX | IX-304-2B | 3 | 4000x1500
INOX | IX-304-2B | 4 | 3000x1500
INOX | IX-304-2B | 4 | 4000x1500
INOX | IX-304-2B | 5 | 3000x1500
INOX | IX-304-2B | 5 | 4000x1500
INOX | IX-304-2B | 6 | 3000x1500
INOX | IX-304-2B | 6 | 4000x1500
INOX | IX-304-2B | 8 | 3000x1500
INOX | IX-304-F1 | 10 | 3000x1500
INOX | IX-304-F1 | 12 | 3000x1500
INOX | IX-304-F1 | 15 | 3000x1500
INOX | IX-304-F1 | 20 | 3000x1500
INOX | IX-304-F1 | 25 | 3000x1500
INOX | IX-304-F1 | 30 | 3000x1500
INOX | IX-304-HPOL | 1 | 3000x1500 | JA
INOX | IX-304-HPOL | 2 | 3000x1500 | JA
INOX | IX-304-HPOL | 3 | 3000x1500 | JA
INOX | IX-304-POL | 1 | 3000x1500 | JA
INOX | IX-304-POL | 2 | 3000x1500 | JA
INOX | IX-304-POL | 3 | 3000x1500 | JA
INOX | IX-304-ROH | 0.6 | 2000x1000 | JA
INOX | IX-304-ROH | 0.8 | 2000x1000 | JA
INOX | IX-304-ROH | 1 | 3000x1500
INOX | IX-304-ROH | 1.2 | 3000x1500
INOX | IX-304-ROH | 1.5 | 3000x1500
INOX | IX-304-ROH | 2 | 3000x1500
INOX | IX-304-ROH | 2 | 4000x1500
INOX | IX-304-ROH | 2.5 | 3000x1500
INOX | IX-304-ROH | 3 | 3000x1500
INOX | IX-304-ROH | 3 | 4000x1500
INOX | IX-304-ROH | 4 | 3000x1500
INOX | IX-304-ROH | 4 | 4000x1500
INOX | IX-304-ROH | 5 | 3000x1500
INOX | IX-304-ROH | 5 | 4000x1500
INOX | IX-304-ROH | 6 | 3000x1500
INOX | IX-304-ROH | 6 | 4000x1500
INOX | IX-304-ROH | 8 | 3000x1500
INOX | IX-304-ROH | 8 | 4000x1500
INOX | IX-304-ROH | 10 | 3000x1500
INOX | IX-304-ROH | 10 | 4000x1500
INOX | IX-304-ROH | 12 | 3000x1500
INOX | IX-304-ROH | 15 | 3000x1500
INOX | IX-304-ROH | 20 | 3000x1500
INOX | IX-304-ROH | 25 | 3000x1500
INOX | IX-304-ROH | 30 | 3000x1500
INOX | IX-304-SAT | 4 | 3000x1500
INOX | IX-304-SAT | 5 | 3000x1500
INOX | IX-304-SAT | 6 | 3000x1500
INOX | IX-304-SAT | 8 | 4000x1500
INOX | IX-304-SAT | 10 | 4000x1500
INOX | IX-304-SAT | 12 | 3000x1500 | JA
INOX | IX-304-SAT | 15 | 3000x1500 | JA
INOX | IX-304-SAT2 | 8 | 4000x1500
INOX | IX-304-SAT2 | 10 | 4000x1500
INOX | IX-304-SB | 0.8 | 2000x1000 | JA
INOX | IX-304-SB | 1 | 3000x1500
INOX | IX-304-SB | 1.2 | 3000x1500
INOX | IX-304-SB | 1.5 | 3000x1500
INOX | IX-304-SB | 2 | 3000x1500
INOX | IX-304-SB | 3 | 3000x1500
INOX | IX-316-2B | 1 | 3000x1500
INOX | IX-316-2B | 1.5 | 3000x1500
INOX | IX-316-2B | 2 | 3000x1500
INOX | IX-316-2B | 2 | 4000x1500
INOX | IX-316-2B | 3 | 3000x1500
INOX | IX-316-2B | 3 | 4000x1500
INOX | IX-316-2B | 4 | 3000x1500
INOX | IX-316-2B | 5 | 3000x1500
INOX | IX-316-2B | 6 | 3000x1500
INOX | IX-316-2B | 8 | 3000x1500
INOX | IX-316-F1 | 10 | 3000x1500
INOX | IX-316-F1 | 12 | 3000x1500
INOX | IX-316-F1 | 15 | 3000x1500
INOX | IX-316-ROH | 1 | 3000x1500
INOX | IX-316-ROH | 1.5 | 3000x1500
INOX | IX-316-ROH | 2 | 3000x1500
INOX | IX-316-ROH | 2 | 4000x1500
INOX | IX-316-ROH | 3 | 3000x1500
INOX | IX-316-ROH | 3 | 4000x1500
INOX | IX-316-ROH | 4 | 3000x1500
INOX | IX-316-ROH | 5 | 3000x1500
INOX | IX-316-ROH | 6 | 3000x1500
INOX | IX-316-ROH | 8 | 3000x1500
INOX | IX-316-ROH | 10 | 3000x1500
INOX | IX-316-ROH | 12 | 3000x1500
INOX | IX-316-ROH | 15 | 3000x1500
INOX | IX-316-SAT | 4 | 3000x1500 | JA
INOX | IX-316-SAT | 5 | 3000x1500 | JA
INOX | IX-316-SAT | 6 | 3000x1500 | JA
INOX | IX-316-SAT | 8 | 3000x1500 | JA
INOX | IX-316-SAT | 10 | 3000x1500 | JA
INOX | IX-316-SB | 1 | 3000x1500 | JA
INOX | IX-316-SB | 1.5 | 3000x1500 | JA
INOX | IX-316-SB | 2 | 3000x1500 | JA
INOX | IX-316-SB | 3 | 3000x1500 | JA
INOX | IX-430-ROH | 1.5 | 3000x1500 | JA
INOX | IX-430-ROH | 2 | 3000x1500 | JA
INOX | IX-430-ROH | 3 | 3000x1500 | JA
INOX | IX-430-ROH | 4 | 3000x1500 | JA
STAHL | DC01-DEC | 0.8 | 2000x1000 | JA
STAHL | DC01-DEC | 1 | 3000x1500
STAHL | DC01-DEC | 1.2 | 3000x1500
STAHL | DC01-DEC | 1.5 | 3000x1500
STAHL | DC01-DEC | 2 | 3000x1500
STAHL | DC01-DEC | 3 | 3000x1500
STAHL | DX51D-Z200 | 1 | 3000x1500
STAHL | DX51D-Z200 | 1.2 | 3000x1500
STAHL | DX51D-Z200 | 1.5 | 3000x1500
STAHL | DX51D-Z200 | 2 | 3000x1500
STAHL | DX51D-Z200 | 2 | 4000x1500
STAHL | DX51D-Z200 | 2.5 | 3000x1500
STAHL | DX51D-Z200 | 3 | 3000x1500
STAHL | DX51D-Z200 | 3 | 4000x1500
STAHL | DX51D-Z200 | 4 | 4000x1500
STAHL | HB-450 | 3 | 3000x1500
STAHL | HB-450 | 4 | 3000x1500
STAHL | HB-450 | 5 | 3000x1500
STAHL | HB-450 | 6 | 3000x1500
STAHL | HB-450 | 8 | 3000x1500
STAHL | HB-450 | 10 | 3000x1500
STAHL | HB-450 | 12 | 3000x1500
STAHL | HB-450 | 15 | 3000x1500
STAHL | S235-JR-BUCK | 5 | 3000x1500
STAHL | S235-JR-DEC | 1.5 | 3000x1500
STAHL | S235-JR-DEC | 2 | 3000x1500
STAHL | S235-JR-DEC | 2 | 4000x1500
STAHL | S235-JR-DEC | 2.5 | 3000x1500
STAHL | S235-JR-DEC | 3 | 3000x1500
STAHL | S235-JR-DEC | 3 | 4000x1500
STAHL | S235-JR-DEC | 4 | 3000x1500
STAHL | S235-JR-DEC | 4 | 4000x1500
STAHL | S235-JR-DEC | 5 | 3000x1500
STAHL | S235-JR-DEC | 5 | 4000x1500
STAHL | S235-JR-DEC | 6 | 4000x1500
STAHL | S235-JR-DEC | 8 | 4000x1500
STAHL | S235-JR-DEC | 10 | 4000x1500
STAHL | S235-JR-DEC | 12 | 4000x1500
STAHL | S235-JR-ROH | 1.5 | 3000x1500
STAHL | S235-JR-ROH | 2 | 3000x1500
STAHL | S235-JR-ROH | 2 | 4000x1500
STAHL | S235-JR-ROH | 2.5 | 3000x1500
STAHL | S235-JR-ROH | 3 | 3000x1500
STAHL | S235-JR-ROH | 3 | 4000x1500
STAHL | S235-JR-ROH | 4 | 3000x1500
STAHL | S235-JR-ROH | 4 | 4000x1500
STAHL | S235-JR-ROH | 5 | 3000x1500
STAHL | S235-JR-ROH | 5 | 4000x1500
STAHL | S235-JR-ROH | 6 | 4000x1500
STAHL | S235-JR-ROH | 8 | 4000x1500
STAHL | S235-JR-ROH | 10 | 4000x1500
STAHL | S235-JR-ROH | 12 | 4000x1500
STAHL | S235-JR-ZUN | 1.5 | 3000x1500
STAHL | S235-JR-ZUN | 2 | 3000x1500
STAHL | S235-JR-ZUN | 3 | 3000x1500
STAHL | S235-JR-ZUN | 4 | 3000x1500
STAHL | S235-JR-ZUN | 4 | 4000x1500
STAHL | S235-JR-ZUN | 5 | 3000x1500
STAHL | S235-JR-ZUN | 5 | 4000x1500
STAHL | S235-JR-ZUN | 6 | 4000x1500
STAHL | S235-JR-ZUN | 8 | 4000x1500
STAHL | S235-JR-ZUN | 10 | 4000x1500
STAHL | S235-JR-ZUN | 12 | 4000x1500
STAHL | S355-J2-ROH | 3 | 3000x1500
STAHL | S355-J2-ROH | 4 | 3000x1500
STAHL | S355-J2-ROH | 5 | 3000x1500
STAHL | S355-J2-ROH | 6 | 3000x1500
STAHL | S355-J2-ROH | 8 | 3000x1500
STAHL | S355-J2-ROH | 10 | 3000x1500
STAHL | S355-J2-ROH | 12 | 3000x1500
STAHL | S355-J2-ROH | 15 | 3000x1500
STAHL | S355-J2-ROH | 20 | 3000x1500
STAHL | S420 | 25 | 3000x1500
STAHL | S355-J0-WP-ROH | 2 | 3000x1500
STAHL | S355-J0-WP-ROH | 3 | 3000x1500
STAHL | S355-J0-WP-ROH | 4 | 3000x1500
STAHL | S355-J0-WP-ROH | 5 | 3000x1500
STAHL | S355-J0-WP-ROH | 6 | 3000x1500
STAHL | S355-J0-WP-ROH | 8 | 3000x1500
STAHL | S355-J0-WP-ROH | 10 | 3000x1500
STAHL | S700-MC | 3 | 3000x1500
STAHL | S700-MC | 4 | 3000x1500
STAHL | S700-MC | 5 | 3000x1500
STAHL | S700-MC | 6 | 3000x1500
STAHL | S700-MC | 8 | 3000x1500
STAHL | S700-MC | 10 | 3000x1500
STAHL | S700-MC | 12 | 3000x1500